## 使用说明
产品 CMF 清单 · 厂家对接版
版本 V1.0 ｜ 编制日期 2026-10-09 ｜ 方案：雾银机身 + 玫瑰金铝件 + 暖黄灯圈
一、这份表是什么
CMF | Color（颜色）、Material（材料）、Finish（表面处理）。厂家报价、开模、打样和量产验收都依据这份清单。效果图只能表达感觉，这份表把感觉翻译成工厂能执行、能检验的语言。
二、怎么填（5 步）
第 1 步 | 打开「CMF清单」，先填顶部的项目信息（黄色格）。
第 2 步 | 第 1–5 行已按本项目方案预填（蓝字）。逐格核对、修改；带【待填】的格子必须填，带【待确认】的要和厂家或安规确认。
第 3 步 | 其他零件从第 6 行起逐行补充。不会填的格子写「请厂家建议」，不要空着。
第 4 步 | 对照「随附文件清单」准备 3D、2D、效果图、色板等附件，并做完「发送前自检」。
第 5 步 | 把整个表格连同附件发给厂家，请厂家在绿色列填写可行性和对价格的影响后发回。
三、颜色图例
黄色底 | 需要你填写或确认的格子。
蓝色字 | 已按本项目方案预填的建议值，可以修改。
绿色底 | 留给厂家填写：可行性意见、对价格的影响。
灰色字 | 说明文字，不需要改。
四、填写进度（自动统计）
含【待填】的格子 | 35
含【待确认】的格子 | 5
含【双方约定】的格子 | 12
还没填完的零件行 | 5
前两项和最后一项归零后再发给厂家；「双方约定」的格子可以留给厂家一起商定。「CMF清单」的「填写状态」列会逐行提示：有空格未填 / 还有待填项 / 已填完。
五、发给厂家时可以这样说
参考话术 | 您好，附件是我们产品的 CMF 清单、3D / 2D 文件和效果图。请贵司评估各零件 CMF 的可行性，在绿色列填写意见和对价格的影响，并告知无法实现或建议调整的项目。色板和限度样请在双方签字确认后再安排量产。
六、重要提醒
颜色 | 所有颜色以双方签字的实物色板为准，效果图只作参考。
建议值 | 表里的「建议值」不是国家标准的规定，是给你的起点；最终数值和厂家商定后写进技术协议。
标准版本 | 标准号和版本是 2026-10-09 检索的结果；签合同前请到全国标准信息公共服务平台（std.samr.gov.cn）再核对一次。
版本管理 | 每次修改都把版本号加一（V1.0 → V1.1），并通知厂家用最新版。
七、表格目录
CMF清单 | 主表。每个零件一行：材料、颜色、表面处理、色差、光泽、膜厚、测试、厂家反馈
测试要求 | T01–T18：每项测试依据哪个标准、怎么测、判定要求填什么
随附文件清单 | 发给厂家前要准备的文件，以及发送前自检
工艺参考 | VDI / SPI 纹理等级、拔模角、铝合金阳极、色温、材料示例牌号
术语表 | 看不懂的词在这里查
资料来源 | S01–S37：每一条依据的出处链接

## CMF清单
产品 CMF 清单（Color 颜色 / Material 材料 / Finish 表面处理）
黄色格 = 你来填 ｜ 蓝字 = 按本项目方案预填的建议值（可改） ｜ 绿色列 = 请厂家填写 ｜ 不会填的格子可以写「请厂家建议」 ｜ 测试编号 T01–T18 见「测试要求」表，依据编号 S01–S37 见「资料来源」表
项目信息
| 项目名称 |  | 【待填】 |  |  |  |  | 产品名称 |  | 【待填】 |  |  |  | 版本号 | V1.0
| 编制人 |  | 【待填】 |  |  |  |  | 电话 / 微信 |  | 【待填】 |  |  |  | 编制日期 | 2026-10-09
| 预计首批数量 |  | 【待填】 |  |  |  |  | 预计年用量 |  | 【待填】 |  |  |  | 打样数量 | 【待填】
| 3D 文件名 |  | 【待填】 |  |  |  |  | 2D 图纸文件名 |  | 【待填】 |  |  |  | 期望交样日期 | 【待填】
| 产品安规 / 认证 |  | 【待确认】是否需要 CCC 等认证（影响阻燃材料的选择） |  |  |  |  | 销售地区 |  | 【待填】国内 / 出口（影响环保要求） |  |  |  | 厂家名称 | （由厂家填写）
序号 | 零件编号 （与3D文件一致） | 零件名称 | 填写状态 （自动） | 用量/台 | 外观等级 （A/B/C） | 材料类别 | 材料牌号（示例） | 阻燃等级 | 成型工艺 | 模具 / 基材表面 （纹理编号） | 表面处理工艺流程 | 颜色名称 | 颜色标准 （色板 / 样件） | 色差要求 | 光泽要求 | 质感描述 （目视效果） | 膜厚要求 | 图文工艺及内容 （丝印 / 镭雕 / 移印） | 测试要求 （编号见「测试要求」表） | 环保要求 | 参考效果图 编号 | 备注 / 待确认事项 | 依据 （见「资料来源」表） | 厂家意见：可行性 / 建议 （由厂家填写） | 厂家意见：对价格的影响 （由厂家填写）
1 | 【待填】 | 机身外壳（主体） | 还有待填项 | 【待填】 | A | PC/ABS | 示例：SABIC CYCOLOY C1200HF 或 科思创 Bayblend T85 XF（同级可替代，以注塑厂、喷涂厂试样为准） | 【待确认】两款示例牌号均为 UL94 HB；如安规要求 V-0 / V-1，需改用阻燃牌号 | 注塑 | 细喷砂，或 VDI 3400 #24–#30（Ra 约 1.60–3.15 μm），打样选定。目的：喷涂后仍保留细磨砂质感 | 底漆 → 细银粉金属色漆 → 哑光面漆（PU 或 UV，由喷涂厂按耐磨要求建议） | 雾银 | 以双方签字的实物色板为准。色板编号：【待填】 | 金属漆用多角度色差仪测量（ASTM E2194，常用 15° / 45° / 110°），D65 光源。建议起点：45° ΔE*ab ≤ 1.0–1.5，其余角度双方约定（建议值，非国标） | 哑光低光泽。目标值 = 签样板 60° 实测值 ±【待填】GU（金属漆不在 GB/T 9754 适用范围，读数只作同一台光泽仪的对比） | 细磨砂颗粒均匀可见、不反光，有厚重感；颜色中性，不偏蓝、不偏黄 | 涂层总厚度由喷涂厂按工艺给出并双方确认：【待填】μm | 【待填】有 Logo / 文字时写：工艺、内容、颜色、位置；没有写「无」 | T01 附着力、T02 铅笔硬度、T03 RCA 耐磨、T04 耐酒精、T05 湿热后附着力、T07 颜色、T13 光泽、T14 外观 | 符合中国 RoHS（GB/T 26572）；出口欧盟另需符合 EU RoHS（2011/65/EU 及 (EU) 2015/863） | 【待填】 | ① 喷涂后纹理能保留多少，需喷涂厂打样确认；② 选喷涂厂时确认对方有：无尘喷涂车间、自动喷涂线、UV 固化线、多角度色差仪 | S01–S10、S18、S24、S25、S27、S33、S34
2 | 【待填】 | 顶部出风栅栏模块 | 还有待填项 | 【待填】 | A | 铝合金 | 6063 或 6061，须与底部增高圈用同一牌号。不建议 5052（资料指出 5052 阳极后偏黄，难与 6 系件配色） | 不适用（金属件） | CNC 加工（如改用冲压，先和阳极厂确认板材牌号能否与底部增高圈配色） | 抛光至高光（不喷砂、不拉丝）；抛光方式由阳极厂按栅格结构建议 | 抛光 → 阳极氧化 → 染色（玫瑰金）→ 封孔 | 玫瑰金（高光） | 签样色板 + 深、浅两块限度样。色板编号：【待填】 | 颜色落在深、浅限度样之间为合格；按 GB/T 12967.6-2022 检查颜色和外观；仪器 ΔE 限值双方约定 | 高光金属光泽，目视对比签样板 | 金属质感强、反光干净；柔和的香槟粉金调，不偏橙铜色、不偏艳粉；起点缀作用 | 膜厚级别 AA10：平均膜厚 ≥ 10 μm（GB/T 8013.1-2018，AA 后数字为最小平均膜厚）；涡流法测量（GB/T 4957-2003） | 无 | T07 颜色、T08 膜厚、T09 封孔、T10 颜色和外观、T11 盐雾、T14 外观 | 同序号 1 | 【待填】 | ① 和底部增高圈同牌号、同槽同批阳极，一起签色板；② 高光面易留指纹和划痕，出货贴保护膜；③ 栅格孔多，抛光可行性请阳极厂评估 | S11–S16、S30、S31
3 | 【待填】 | 底部突出增高圈 | 还有待填项 | 【待填】 | A | 铝合金 | 与顶部栅栏同一牌号（建议 6063 管材或型材） | 不适用（金属件） | 挤压型材 / 管材 + CNC 车削 | 抛光至高光（不喷砂、不拉丝） | 抛光 → 阳极氧化 → 染色（玫瑰金）→ 封孔 | 玫瑰金（高光） | 与序号 2 共用签样色板和限度样 | 与序号 2 相同；两件放在一起对比，不能有可见色差 | 高光金属光泽，目视对比签样板 | 与序号 2 相同 | AA10（同序号 2） | 无 | 同序号 2 | 同序号 1 | 【待填】 | ① 与顶部栅栏同牌号、同槽同批阳极，否则两件颜色会不一致；② 底面防滑本阶段不考虑（设计方已确认） | S11–S16、S30、S31
4 | 【待填】 | 中间灯圈外壳（半透明） | 还有待填项 | 【待填】 | A | PC（光扩散级） | 示例：科思创 Makrolon DQ 系列扩散级 PC；或透明 PC + 模具表面雾化。以点亮样件的效果选定 | 【待确认】按安规要求 | 注塑 | 内、外表面细喷砂或细纹（编号打样选定），形成磨砂雾面 | 无（本色，不喷涂） | 乳白半透明 | 灯灭、灯亮两种状态各签一次样。样件编号：【待填】 | 以签样件为准，目视对比（灯灭和灯亮都要对比） | 磨砂雾面，目视对比签样件 | 柔和磨砂，有氛围感；点亮后整圈亮度均匀，看不到灯珠亮点和暗区 | 不适用 | 无 | T07 颜色、T12 透光率和雾度、T14 外观 | 同序号 1 | 【待填】 | 透光率和雾度与壁厚有关，要用实际壁厚的样件测。目标值打样后写入：透光率【待填】%，雾度【待填】% | S17、S35
5 | 【待填】 | 灯（暖黄光源） | 还有待填项 | 【待填】 | — | LED 灯珠 / 灯带 | 由灯板供应商提供规格书 | 按灯板方案 | — | — | — | 暖黄光 | 点亮样件签样。样件编号：【待填】 | 同一批次灯珠选同一色温档（BIN），避免各台灯色不一致 | — | 透过灯圈外壳呈现暖黄、柔和、均匀的光 | — | — | T14 外观（点亮确认） | 同序号 1 | 【待填】 | 标称色温建议 2700K（ANSI C78.377 的标称色温档之一）。想要更黄，可同时打 2200K 样件对比后再定：【待确认】 | S36
6
7
8
9
10
11
12
13
14
15
常见还需补充的零件：底壳 / 底板、按键、Logo 或铭牌、脚垫、装饰件、导光件、外露螺丝或卡扣。每个外观零件单独占一行。
效果图中的颜色只作参考；量产颜色以双方签字的实物色板和限度样为准。每次修改请把版本号加一（V1.0 → V1.1），并通知厂家。
「建议值」不是国家标准的规定，是给你的起点；最终数值和厂家商定后写进技术协议。

## 测试要求
测试要求（检验标准与判定）
「判定要求」列：蓝字是建议起点（不是国标规定）；黄色格中的【双方约定】【待填】要和厂家商定后写入技术协议。标准版本为 2026-10-09 检索结果，签合同前请到全国标准信息公共服务平台（std.samr.gov.cn）复核。
编号 | 测试项目 | 适用零件 （CMF 清单序号） | 依据标准 | 怎么测（通俗说明） | 判定要求 （写进技术协议的值） | 注意事项 | 来源
T01 | 涂层附着力（划格 / 百格） | 1 机身外壳 | GB/T 9286-2021《色漆和清漆 划格试验》，等同采用 ISO 2409:2020 | 用多刃划格刀在漆面划出网格，贴胶带后撕下，看漆膜脱落的程度 | 0 级（切口边缘完全光滑，没有方格脱落）。可接受的最低等级：【双方约定】 | GB/T 9286 用 0–5 级表示，0 级最好；美国 ASTM D3359 用 5B–0B 表示，5B 最好。两套写法不要混用（不要写成「GB/T 9286 5B」） | S01、S02
T02 | 铅笔硬度 | 1 机身外壳 | GB/T 6739-2022《色漆和清漆 铅笔法测定漆膜硬度》，修改采用 ISO 15184:2020 | 用不同硬度的铅笔，在规定载荷和角度下划漆面，找出不留划痕的最高硬度 | 硬度等级：【双方约定】。先让喷涂厂提供所选漆种的试样实测值，再写入 | 必须写明载荷：符合 ISO 15184 的仪器用 750 g；部分企业规范用 500 g，两种结果不能直接比较 | S03、S04
T03 | 耐磨（RCA 纸带） | 1 机身外壳 | 企业规范（Norman Tool RCA 磨耗仪） | 纸带在规定载荷下反复摩擦漆面，记录不露底的圈数 | 载荷 175 g（该仪器常用档位）；圈数：【双方约定】 | 以前常引用的 ASTM F2357 已于 2017 年撤销，现在多按企业规范执行；协议中写明载荷和圈数 | S05
T04 | 耐酒精擦拭 | 1 机身外壳 | 企业规范（无统一国标） | 用蘸酒精的白布，在规定压力下往复擦拭漆面 | 酒精浓度、压力、次数：【双方约定】。判定：不露底、无明显失光或变色 | 没有国标，务必把条件写进协议 | —
T05 | 恒定湿热后附着力 | 1 机身外壳 | GB/T 2423.3-2016（试验 Cab：恒定湿热，等同采用 IEC 60068-2-78:2012）+ GB/T 9286-2021 | 先放进恒温恒湿箱，取出恢复后检查外观，再做划格试验 | 温度、湿度、时长：【双方约定】。试验后无起泡、无脱落，附着力不低于 T01 的约定等级 | 标准只规定试验方法，严酷等级要在协议中写明 | S01、S06
T06 | 温度变化（可选） | 整机 / 喷涂件 | GB/T 2423.22-2012（试验 N：温度变化，等同采用 IEC 60068-2-14:2009） | 在高温和低温之间循环，检查开裂、变形、掉漆 | 温度范围、循环次数：【双方约定】 | 可选项，按产品实际使用环境决定是否做 | S07
T07 | 颜色测量与色差 | 1–5 全部外观件 | 测量方法：GB/T 3979-2008《物体色的测量方法》；色差公式：GB/T 7921-2008（CIE 1976 L*a*b*）；金属漆多角度测量：ASTM E2194 | 用色差仪测 L*a*b*，和签样色板比较得到 ΔE；金属漆要测三个角度（常用 15° / 45° / 110°） | 建议起点：外观件 45° ΔE*ab ≤ 1.0–1.5（建议值，非国标）。最终限值：【双方约定】 | 三个角度的数值都合格，也不保证目视一致（光泽、纹理、银粉排列都有影响），最终以目视对比签样板为准 | S08–S10
T08 | 阳极氧化膜厚 | 2、3 铝件 | 膜厚级别：GB/T 8013.1-2018；测量方法：GB/T 4957-2003（涡流法） | 用涡流测厚仪在零件外观面上多点测量 | AA10：平均膜厚 ≥ 10 μm（AA 后数字为最小平均膜厚）。局部最小膜厚按标准正文 | 资料中 AA10 用于户外时要求能经常维护；本品为室内产品，可先按 AA10 和阳极厂确认 | S11–S13
T09 | 封孔质量 | 2、3 铝件 | GB/T 8753.1-2017（酸浸蚀失重法）或 GB/T 8753.3-2005（导纳法），二选一 | 检查阳极膜的微孔有没有封好；封孔不好容易吸污、褪色 | 按所选方法的标准限值判定 | 协议中写明用哪一种方法 | S14
T10 | 阳极膜颜色和外观 | 2、3 铝件 | GB/T 12967.6-2022（铝及铝合金阳极氧化膜检测方法 第 6 部分：颜色和外观的测定） | 和签样色板、深浅限度样放在一起对比 | 颜色落在深、浅限度样之间为合格；外观无斑点、无明显挂具印。挂具点位置：【双方约定】 | 同槽同批生产能减少色差；顶部栅栏和底部增高圈要放在一起比对 | S15、S31
T11 | 中性盐雾（NSS） | 2、3 铝件（喷涂件可选） | GB/T 10125-2021（修改采用 ISO 9227:2017）；铝阳极膜也可按 GB/T 12967.3-2022（盐雾试验） | 把零件放进盐雾箱，到规定时间后检查腐蚀情况 | 试验时长和判定：【双方约定】 | 标准本身不规定具体产品的试验时长和判定，必须在协议中写明 | S15、S16
T12 | 透光率和雾度 | 4 灯圈外壳 | GB/T 2410-2008《透明塑料透光率和雾度的测定》 | 用雾度计测量样片或样件的透光率和雾度 | 目标值打样后写入：透光率【待填】%、雾度【待填】%；同时满足看不到灯珠亮点 | 数值和壁厚有关，要按实际壁厚测 | S17
T13 | 光泽度 | 1 机身（仅作对比）、本色塑料件 | 漆膜：GB/T 9754-2025（等同采用 ISO 2813:2014，2026-01-01 起实施，代替 2007 版）；塑料本色面：GB/T 8807-1988《塑料镜面光泽试验方法》 | 用光泽仪测量，一般用 60°；高光面用 20°，低光面用 85° | 签样板实测值 ±【双方约定】GU | 金属漆和有纹理的表面不在 GB/T 9754 的适用范围，读数只作同一台仪器的对比 | S18、S19
T14 | 外观检验条件 | 1–5 全部外观件 | 无统一国标，按双方签订的外观检验规范 | 在规定的光源、距离、时间内目视检查，按 A/B/C 面分别判定 | 建议参考企业规范的常见条件：D65 光源、约 1000 lux、观察距离约 300 mm；观察时间：【双方约定】；缺陷允收按 A/B/C 面和限度样 | 示例条件来自 Star Rapid、Vitra 两家企业的规范，不是国标 | S20、S21
T15 | 抽样检验 | 来料 / 出货 | GB/T 2828.1-2012（等同采用 ISO 2859-1:1999） | 按批量大小抽样检验，判定整批是否接收 | 检验水平和 AQL 值：【双方约定】 | — | S22
T16 | 尺寸公差 | 塑料件 | GB/T 14486-2008《塑料模塑件尺寸公差》（MT 公差等级） | 按 2D 图纸检测 | 按 2D 图纸标注 | 另有资料显示已发布 GB/T 47067-2026《塑料模塑件 公差和验收条件》（未在官方平台核实），采用哪一版和厂家确认 | S23
T17 | 有害物质（环保） | 全部材料 | 国内：GB/T 26572（限量）、SJ/T 11364-2014（标识），依据工信部第 32 号令（2016-07-01 施行）；出口欧盟：2011/65/EU 及 (EU) 2015/863 | 要求材料商和加工厂提供第三方检测报告 | 各物质含量低于限量要求（按均质材料判定） | 欧盟 RoHS 共 10 项物质：镉限量 0.01%，其余 9 项各 0.1% | S24、S25
T18 | 阻燃等级（如需要） | 塑料外壳、灯圈外壳 | UL 94；是否需要、需要几级，由产品适用的安规标准决定（例如音视频和信息技术设备适用 GB 4943.1-2022） | 由材料商提供 UL 认证（俗称黄卡）或测试报告 | 【待确认】按安规评估结论 | 外壳材料要求取决于电源等级和起火源位置，需要整机评估；请安规工程师或检测机构确认 | S26

## 随附文件清单
随附文件清单（发给厂家前逐项准备）
序号 | 文件 | 推荐格式 | 是否必需 | 为什么要 / 注意事项 | 已准备 （填 ✔）
1 | 3D 模型 | STP（STEP）为主，可另附 IGS / X_T | 必需 | 开模、报价、DFM 评审都靠它。零件名称要和 CMF 清单的「零件编号」一致
2 | 2D 图纸 | PDF + DWG / DXF | 量产前必需 | 标注关键尺寸和公差、外观面 A/B/C 分区、Logo / 丝印位置
3 | 效果图 / CMF 标注图 | JPG / PNG / PDF | 必需 | 用引线标出每个零件的 CMF，编号和 CMF 清单序号对应。渲染图只作视觉参考
4 | 颜色样 | 实物色板 / 实物样件 | 必需 | 雾银、玫瑰金、灯圈各一份。没有实物时，先请厂家按效果图打样，再签样
5 | Logo / 图文文件 | AI / PDF（矢量）/ DXF | 有图文时必需 | 丝印、镭雕、移印要用矢量文件；不要用截图或低分辨率图片
6 | 爆炸图 + 零件清单（BOM） | PDF / Excel | 建议 | 让厂家看清装配关系和每台用量
7 | 数量与时间 | 写在 CMF 清单顶部 | 必需 | 首批数量、年用量、打样数量、期望交样日期，会影响模具方案和报价
8 | 包装与出货要求 | 文字说明 | 建议 | 例如：玫瑰金高光件出货贴保护膜
9 | 安规 / 认证要求 | 文字说明 | 如适用 | 例如：是否需要 CCC、外壳阻燃等级。会影响材料选择
10 | 签样记录 | 色板、限度样的签字页 | 打样后 | 双方签字，作为量产验收依据
发送前自检
1 | 每个外观零件都有一行，零件编号和 3D 文件里的名称一致
2 | 「CMF清单」和「测试要求」里的【待填】都已填写，或写明「请厂家建议」
3 | 版本号和编制日期已更新
4 | 效果图上的编号和 CMF 清单序号一致
5 | 3D 文件发出前，确认是否需要先和厂家签保密协议（NDA）

## 工艺参考
工艺参考（和厂家沟通时查用）
A. VDI 3400 火花纹等级与粗糙度 （来源：S27）
VDI 等级 | Ra（μm，换算近似值）
VDI 12 | 0.40
VDI 15 | 0.56
VDI 18 | 0.80
VDI 21 | 1.12
VDI 24 | 1.60
VDI 27 | 2.24
VDI 30 | 3.15
VDI 33 | 4.50
VDI 36 | 6.30
VDI 39 | 9.00
VDI 42 | 12.50
VDI 45 | 18.00
说明：数字越大越粗糙。VDI 39、42 的数值只找到一个来源。VDI 12 大致相当于 SPI C-1。关键表面建议在图纸上直接标 Ra 值，VDI 编号作为视觉参考。
B. SPI 模具抛光等级 （来源：S28）
等级 | 加工方式 | Ra（μm，主流资料范围） | 效果
A-1 | 钻石膏 Grade #3（6000#） | 0.012–0.025 | 镜面
A-2 | 钻石膏 Grade #6 | 0.025–0.05 | 镜面
A-3 | 钻石膏 Grade #15（1200#） | 0.05–0.10 | 高光
B-1 | 600# 砂纸 | 0.05–0.10 | 半光
B-2 | 400# 砂纸 | 0.10–0.15 | 半光
B-3 | 320# 砂纸 | 0.28–0.32 | 半光
C-1 | 600# 油石 | 0.35–0.40 | 哑光
C-2 | 400# 油石 | 0.45–0.55 | 哑光
C-3 | 320# 油石 | 0.63–0.70 | 哑光
D-1 | 玻璃珠干喷 | 0.80–1.00 | 缎面
D-2 | #240 氧化铝干喷 | 1.00–2.80 | 暗哑
D-3 | #24 氧化铝干喷 | 3.20–18.0 | 粗糙
说明：各资料的数值略有出入，这里取主流范围。最终以模具厂的样板为准。
C. 有纹理表面的拔模角（经验值） （来源：S29）
① 每 0.025 mm（0.001 英寸）纹深，在基础拔模角之外再加约 1°–1.5°（资料之间不一致：多数写 1.5°，也有写 1°）。 ② 例：MT-11010（纹深 0.001 英寸）需 ≥ 1.5°；MT-11020（纹深 0.0015 英寸）需 ≥ 2.25°（Boulder Engineering 资料）。 ③ 最终以咬花厂针对具体纹号给出的建议为准。
D. 铝合金牌号与阳极外观 （来源：S30）
牌号 | 阳极后的外观特点
6063 | 合金元素少，阳极后外观更干净、均匀；常用于型材
6061 | 硅等元素含量较高，阳极后颜色往往比 6063 深、偏灰（行业资料 + 论坛经验）
5052 | 膜层较厚时阳极后偏黄；不宜和 6 系件放在同一个可见组件里配色
结论：顶部栅栏和底部增高圈用同一牌号，并同槽同批阳极。最好让阳极厂用实际牌号和工艺做试片对比。
E. 阳极批次色差的常见原因与对策 （来源：S31）
原因：槽液成分和电参数波动；大平面边缘比中心颜色深（「窗框效应」）；被挂具或对电极遮挡的部位颜色偏浅；染槽老化导致批次之间颜色漂移。 对策：签色板 + 深、浅限度样；同槽同批生产；固定挂具和挂位；每批用色差仪对比签样板。
F. LED 色温 （来源：S36）
① ANSI C78.377 的标称色温档包括 2200K、2500K、2700K、3000K、3500K、4000K 等。 ② 厂商分档示例：2700K、3000K、3500K 属于暖白分组。数值越低越暖黄。 ③ 同一产品选同一色温档（BIN）的灯珠，避免各台灯色不一致。
G. 广佛供应链参考 （来源：S32）
① 铝件：佛山南海（大沥）是全国主要的铝型材产区（2013 年报道：南海铝型材产量约 300 万吨，约占全国 30%）。 ② 喷涂厂筛选：有无尘喷涂车间、自动喷涂线、UV 固化线、多角度色差仪；广佛找不到合适的，可以扩大到珠三角其他城市。 ③ 注塑和模具是广佛的常规能力；纹理（喷砂、咬花、火花纹）可由模具厂安排。
H. 材料示例牌号（选用前向材料商索取最新 TDS） （来源：S33–S35）
牌号 | 类型 | 已查到的数据 |  | 来源
SABIC CYCOLOY C1200HF | PC/ABS | 密度 1.15 g/cm³；UL94 HB（1.2 mm、3.0 mm）；强调流动性和制件表面外观 |  | S33
科思创 Bayblend T85 XF | PC+ABS | 成型收缩率 0.60–0.75%（ISO 294-4，60×60×2 mm 样板）；维卡软化温度（B120）130 ℃；UL94 HB |  | S34
科思创 Makrolon DQ5122 / DQ5142 / DQ5162 | 扩散级 PC | 用于 LED 扩散件；半值角分别约 19° / 43° / 56° |  | S35
说明：收缩率是标准样板的数据，实际零件的收缩率和结构、模具、工艺有关，要以试模结果为准（Covestro 说明）。注塑厂也可能推荐同级替代牌号。

## 术语表
术语表（看不懂的词在这里查）
序号 | 术语 | 通俗解释
1 | CMF | Color（颜色）、Material（材料）、Finish（表面处理）的缩写，描述产品看起来、摸起来是什么样
2 | 色板 / 签样 | 厂家按要求做出的实物颜色样板。双方签字后，就是量产颜色的标准
3 | 限度样 | 可以接受的最深、最浅（或缺陷最大）的实物样。量产件落在这个范围内就合格
4 | L*a*b* | 用三个数描述颜色：L* 表示明暗，a* 表示红绿，b* 表示黄蓝
5 | ΔE（色差） | 两个颜色在 L*a*b* 上的距离。数值越小，颜色越接近
6 | D65 | 模拟日光的标准光源，对色时常用
7 | 多角度测色 | 金属漆、珠光漆从不同角度看颜色会变，所以要在几个角度分别测量
8 | GU（光泽单位） | 光泽仪的读数，数值越高越亮
9 | 外观面 A / B / C | A 面：使用时直接看到的面，要求最高；B 面：偶尔看到的面；C 面：看不到的面
10 | SPI | 美国塑料工业协会的模具抛光等级，从 A（镜面）到 D（喷砂）
11 | VDI 3400 | 德国的电火花纹等级，数字越大越粗糙
12 | MT 咬花 | Mold-Tech 公司的化学蚀纹编号体系，例如 MT-11010
13 | 拔模角 | 零件侧面的倾斜角度，让零件能从模具里顺利脱出。有纹理的面需要更大的拔模角
14 | 底漆 / 色漆 / 面漆 | 喷涂的三层：底漆增加附着、遮盖缺陷；色漆出颜色；面漆保护表面并决定光泽
15 | PU 漆 / UV 漆 | 两种常见面漆：PU 漆靠加热或常温固化；UV 漆用紫外线固化，3C 外壳常用它来提高表面硬度
16 | 阳极氧化 | 在铝表面通电生成一层氧化膜。这层膜有微孔，可以染色，之后再封孔
17 | 封孔 | 把阳极膜的微孔封住，提高耐污、耐腐蚀能力，颜色也更稳定
18 | AA10 | 阳极膜厚级别。AA 后的数字是最小平均膜厚（μm），AA10 即平均不小于 10 μm
19 | 扩散级 PC | 加了光扩散成分的聚碳酸酯，能透光，但看不清背后的灯珠
20 | 透光率 / 雾度 | 透光率：透过的光占多少；雾度：透过的光有多「散」
21 | 色温（K） | 光的冷暖。数值越低越暖黄，例如 2700K 比 4000K 暖
22 | BIN（分档） | LED 按颜色和亮度分档，同一档的灯珠颜色更一致
23 | DFM | 可制造性评审：模具厂开模前检查设计能不能做、好不好做
24 | T0 / T1 试模 | 模具做好后第几次试打样件
25 | FAI（首件检验） | 量产第一批的首件全面检验
26 | AQL | 抽样检验的接收质量限。数值越小，要求越严
27 | RoHS | 限制电子电气产品中有害物质的法规，中国和欧盟都有
28 | UL94 | 塑料阻燃等级（HB、V-2、V-1、V-0 等）。V 级里 V-0 最好；5VA / 5VB 是更严的等级
29 | TDS | 材料技术数据表，由材料厂提供

## 资料来源
资料来源（检索日期 2026-10-09）
标准的现行状态来自标准目录和第三方页面，签合同前请到全国标准信息公共服务平台（std.samr.gov.cn）按标准号再核对一次。标注「国家标准馆检索」的条目，请到 ndls.org.cn 按标准号查询。
编号 | 资料 / 支撑的内容 | 用于 | 链接
S01 | GB/T 9286-2021 色漆和清漆 划格试验：等同采用 ISO 2409:2020，2022-03-01 实施，代替 1998 版；0–5 级分级 | T01、T05 | 国家标准馆检索（ndls.org.cn） https://genorma.com/en/standards/iso-2409-2020
S02 | ASTM D3359 分级：5B（无脱落）到 0B；与 ISO 2409 的百分比分档对应 | T01 | https://dl.defelsko.com/pdf/manuals/PosiTestCH-InstructionManual.pdf https://kta.com/?p=80100
S03 | GB/T 6739-2022 铅笔法测定漆膜硬度：修改采用 ISO 15184:2020，2023-07-01 实施，代替 2006 版 | T02 | https://www.chinesestandard.net/PDF.aspx/GBT6739-2022
S04 | 铅笔硬度仪：750 g 载荷符合 ISO 15184；部分行业规范用 500 g | T02 | https://tecmos.com/wp-content/uploads/2023/08/Hardness-Test-Wolff-Wilborn-VF2377-VF2391.pdf
S05 | RCA 纸带耐磨仪（可选 55 / 175 / 275 g）；ASTM F2357-10 于 2017 年撤销 | T03 | https://www.element.com/resources/articles/what-is-rca-abrasion-testing https://webstore.ansi.org/standards/astm/astmf235710 https://www.caltechindia.com/?p=8061
S06 | GB/T 2423.3-2016 试验 Cab 恒定湿热：等同采用 IEC 60068-2-78:2012，2017-07-01 实施 | T05 | https://www.chinesestandard.net/PDF.aspx/GBT2423.3-2016
S07 | GB/T 2423.22-2012 试验 N 温度变化：等同采用 IEC 60068-2-14:2009 | T06 | https://www.chinesestandard.net/PDF.aspx/GBT2423.22-2012
S08 | GB/T 3979-2008 物体色的测量方法；GB/T 7921-2008 均匀色空间和色差公式（CIE 1976 L*a*b*） | T07 | https://www.chinesestandard.net/Related.aspx/GBT3979-1997 https://www.chinesestandard.net/PDF/English.aspx/GBT7921-1997
S09 | ASTM E2194-14(2025) 金属片颜料材料的多角度颜色测量：需要三个测量角度 | T07 | https://webstore.ansi.org/standards/astm/astme2194142025
S10 | 15° / 45° / 110° 测量角（45° 照明）；X-Rite 多角度仪的角度定义 | T07 | https://patents.justia.com/patent/4479718 https://www.xrite.com/service-support/WhatanglesareusedforFlashFaceandFlop
S11 | GB/T 8013.1-2018 阳极氧化膜；「AA」后的数字为最小平均膜厚限定值 | T08 | https://www.gz.gov.cn/attachment/0/81/81517/5816228.docx
S12 | AA 膜厚级别的使用场景：AA10 用于户外时要求能经常维护 | T08 | https://www.awsaustralia.com.au/Content/cms/awscdn/files/AWS-WHITEPAPER_Anodising.pdf
S13 | GB/T 4957-2003 非磁性基体金属上非导电覆盖层厚度测量 涡流法；ISO 2360 适用于大多数阳极氧化膜 | T08 | 国家标准馆检索（ndls.org.cn）
S14 | GB/T 8753.1-2017（酸浸蚀失重法）、GB/T 8753.3-2005（导纳法）阳极氧化膜封孔质量评定 | T09 | 国家标准馆检索（ndls.org.cn）
S15 | GB/T 12967 系列现行版本：.1-2020 耐磨性、.3-2022 盐雾试验、.6-2022 颜色和外观 | T10、T11 | https://www.chinesestandard.net/Related.aspx/GBT12967.6-2008 https://www.chinesestandard.net/Related.aspx/GBT12967.3-2008
S16 | GB/T 10125-2021 盐雾试验：修改采用 ISO 9227:2017；NSS 适用于阳极氧化膜；不规定产品试验周期和判定 | T11 | https://www.chinesestandard.net/Related.aspx/GBT10125-2021
S17 | GB/T 2410-2008 透明塑料透光率和雾度的测定 | T12 | https://www.chinesestandard.net/PDF.aspx/GBT2410-2008
S18 | GB/T 9754-2025 光泽测定：等同采用 ISO 2813:2014，2026-01-01 实施，代替 2007 版；ISO 2813 不适用于金属漆 | T13 | https://www.chinesestandard.net/PDF/English.aspx/GBT9754-2025 https://www.evs.ee/en/evs-en-iso-2813-1999
S19 | GB/T 8807-1988 塑料镜面光泽试验方法 | T13 | 国家标准馆检索（ndls.org.cn）
S20 | Star Rapid 注塑件外观质量标准：观察距离 300 mm ± 50 mm，D65 光源 1000 lux ± 200 | T14 | https://www.starrapid.com/wp-content/uploads/2016/11/Visual-Quality-Standards-For-Plastic-Injection-Molding.pdf
S21 | Vitra VN 02.001 塑料件质量要求：A/B/C 面分类，1000 lux，观察距离 0.3–0.9 m，10 s 内检出 | T14 | https://static.vitra.com/media/asset/2606370/storage/master/download/VN-02001%2520Quality%2520requirements%2520and%2520characteristics%2520of%2520plastic%2520parts.pdf
S22 | GB/T 2828.1-2012 计数抽样检验程序：等同采用 ISO 2859-1:1999 | T15 | https://chemical.chemlinked.com/database/view/1424
S23 | GB/T 14486-2008 塑料模塑件尺寸公差；GB/T 47067-2026 发布线索；ISO 20457 | T16 | https://www.chinesestandard.net/PDF.aspx/GBT14486-2008 https://www.instrument.com.cn/download/shtml/1407998.shtml https://www.iso.org/standard/20457
S24 | 中国 RoHS：工信部第 32 号令（2016-07-01 施行）、SJ/T 11364 标识、GB/T 26572 判定 | T17 | https://www.renishaw.com/resourcecentre/en/download/rohs-rohs-gpb--119256 https://www.seagate.com/cn/zh/manuals/compliance-information/
S25 | 欧盟 RoHS：(EU) 2015/863 新增 4 种邻苯；共 10 项，镉 0.01%，其余 0.1% | T17 | https://www.chemsafetypro.com/Topics/Restriction/Directive_EU_2015_863_EU_RoHS_Restricts_4_Phthalates_DEHP_BBP_DBP_DIBP.html https://www.gov.uk/government/news/rohs-additional-restricted-substances
S26 | GB 4943.1-2022 音视频、信息技术和通信技术设备安全：2023-08-01 实施，基于 IEC 62368-1:2018 | T18 | https://www.ul.com/news/publication-china-national-standard-gb-49431-2022 https://www.tuvsud.com/en/knowledge-hub/technical-updates/consumer-products-and-retail-essentials/china-enforcement-of-audio-video-information-and-communication-technology-equipment
S27 | VDI 3400 等级与 Ra 对照 | CMF 清单、工艺参考 A | https://hlhrapid.com/knowledge/injection-moulding-vdi-surface-finish/ https://www.xometry.com/resources/injection-molding/choosing-the-right-finish-for-your-injection-molded/
S28 | SPI 抛光等级与 Ra 对照 | 工艺参考 B | https://hubs.com/knowledge-base/injection-molding-spi-surface-finishes https://texasinjectionmolding.com/?p=243
S29 | 纹理与拔模角经验值 | 工艺参考 C | https://www.boulderes.com/resource-library/the-subtleties-of-draft-angles-and-injection-molding https://www.efunda.com/designstandards/plastic_design/draft.cfm https://www.teamrapidtooling.com/draft-angle-injection-molding-guide-a-684.html
S30 | 铝合金牌号与阳极外观：5052 偏黄、6061 偏深、6063 均匀 | CMF 清单、工艺参考 D | https://anodizing.org/wp-content/uploads/2024/09/specifying-anodized-finishes.pdf https://finishing.com/430/76.shtml
S31 | 阳极色差成因：窗框效应、遮挡、染槽老化 | T10、工艺参考 E | https://www.constructionspecifier.com/anodized-finishes-avoiding-color-variation/
S32 | 佛山南海大沥铝型材产业集群 | 工艺参考 G | https://www.qianzhan.com/cluster/detail/178/131219-ca4c4af8.html https://www.qianzhan.com/cluster/detail/178/130922-fe194549.html
S33 | SABIC CYCOLOY C1200HF 数据 | CMF 清单、工艺参考 H | https://protolabs.com/media/socff1cn/cycoloy-c1200hf.pdf https://ultrapolymers.com/en-NL/products/513-cycoloy-c1200hf
S34 | 科思创 Bayblend T85 XF 数据 | CMF 清单、工艺参考 H | https://solutions.covestro.com/th/products/bayblend/bayblend-t85-xf_000000000000942879
S35 | 科思创 Makrolon DQ 扩散级 PC | CMF 清单、工艺参考 H | https://omnexus.specialchem.com/news/product-news/covestro-polycarbonate-diffuser-grades-000219375
S36 | ANSI C78.377 标称色温档；暖白分档示例 | CMF 清单、工艺参考 F | https://www.lightnowblog.com/2025/01/2-new-ccts-published-in-ansi-c78-377-2024 https://www.ledinside.com/node/view/9068
S37 | CMF 要写进图纸和 BOM，颜色用同材质实物样确认 | 使用说明 | https://www.fictiv.com/?p=1085 https://boards.core77.com/t/cmf/29450